## Cartón
Material	Cartón	Cartón	Cartón unha onda 1,5mm	Cartón unha onda 3mm	Cartón unha onda 5mm	Cartón gris 1,6mm	Cartón craft
Tipo de traballo	Gravado	Escritura	Corte	Corte	Corte	Corte	corte
Velocidade (mm/min)		1200				Entre 180 e 220	180
Potencia %	50 %	50 %	100 %	100 %	100 %	100 %	100 %
Pasadas	1	1				4	4

								+

								+++++++++++++++++++

								++++++++++++++++++

## Metacrilato
Material	Metacrilato	Metacrilato	Metacrilato 2mm negro
Tipo de traballo	Gravado	Letras escritas	Corte
Velocidade (mm/min)		1200	180
Potencia %	50 %	50 %	100 %
Pasadas	1	1	4

## Contrachapado
Material	Contrachapado	Contrachapado	Contrachapado 1mm	Contrachapado 1,5MM	Contrachapado 3MM
Tipo de traballo	Gravado	Escritura	Corte	Corte	Corte
Velocidade (mm/min)				220
Potencia %			100 %	100 %	100 %
Pasadas	1	1		3

## DM
Material	DM	DM	DM 2mm
Tipo de traballo	Gravado	Escritura	Corte
Velocidade (mm/min)
Potencia %			100 %
Pasadas	1	1

## Feltro
Material	Feltro	Feltro	Feltro 1mm	Feltro 1,5 mm	Feltro 3 mm
Tipo de traballo	Gravado	Marcado	Corte	Corte	Corte
Velocidade (mm/min)
Potencia %
Pasadas	1	1

## Goma EVA
Material	EVA	EVA	EVA 1mm	EVA 3mm	EVA 5mm
Tipo de traballo	Gravado	Marcado	Corte	Corte	Corte
Velocidade (mm/min)
Potencia %
Pasadas	1	1

## Outros
Material	Cartulina	Cartulina	Cartulina	Madera Balsa
Tipo de traballo	Gravado	Marcado	Corte	Gravado	Marcado	Corte
Velocidade (mm/min)				gris	1500	700
Potencia %			100%	30%	50%	100%
Pasadas	1	1		1	1	4